## CB塀判定
新設塀の簡易判定
資料2. 新設CB塀の簡易判定 | [6 empty] | 2018.3.15改良
・このシートは新しいコンクリートブロック塀を計画するときに使ってください。
・作ろうとしている塀の条件を選択すと、適切な仕様が示されます。
・罫線(枠線)の中の選択肢だけ、選んでください。
判定
| 市街地 | それ以外 |  | 適用外 | 市街地以外でもこの判定に準じれば安全です。 |  |  |  | ○ | それ以外
| 補強CB | それ以外 |  |  | この検討書は補強CBか型枠CB限定です。 |  |  |  | ○ | それ以外
| 型枠CB | ○
2条 材料の品質
| CB種別 | JISA5406 |  | O.K |  |  |  |  | JISA5406 | それ以外
| 鉄筋種 | SD345 |  | O.K |  |  |  |  | SD295A | SD345 | SDR295 | それ以外
| 鉄筋径 | 10 |  | O.K |  |  |  |  | 10 | 13 | 16 | それ以外
| Fc = | ≦18N/mm2 |  | O.K |  |  |  |  | ≦18N/mm2 | それ以外
3条 塀の規模
| 控壁・柱 | 無し |  |  | 無しの場合規模の制約があります。 |  |  |  | 有り | 無し | それ以外
| 高さ | 1.2 |  | O.K |  |  |  |  | h≦2.0m | 2<h≦2.2 | それ以外
| 壁厚 | 150 |  | O.K |  |  |  |  | 100 | 120 | 150 | 190 | それ以外
[9 empty] | N.G | O.K | O.K | O.K | N.G
| 土質 | 改良土 |  |  | 改良土とは基礎周囲をコンクリートで固める場合です。 |  |  |  | 普通土 | 改良土
| 基礎形状 | I型 | [6 empty] | I型 | 逆T、L
| 高さの判定 |  |  | O.K
[10 empty] | ○ |  | × |  | 許容高
[10 empty] | × | ○ | × | ○
4 | 基礎の形状 | [7 empty] | ○ | FALSE | 1.6 | FALSE | FALSE | 1.6
| 基礎の必要寸法 | [7 empty] | × | FALSE | FALSE | FALSE | FALSE
| Df | 450 | mm | 左記の寸法を満足しますか |  | YES
| D | 500 | mm
| b | 150 | mm以上 |  | 安全な基礎になります。 |  |  |  |  | ○ | × | Df
| B | 410 | mm以上 | [5 empty] | × | FALSE | FALSE | 450
| t | 150 | mm以上 | [5 empty] | ○ | 450 | FALSE
CB構造チェックリスト |  |  |  | 右の罫線内は全て「YES」でなければならない。
4条 ブロック塀の構造
1 | ブロック塀の構造
1 | 高さ＞1.2mのCB塀か | [6 empty] | YES | YES | NO
| その場合、端部から0.8m以内に控え壁・柱を設けたか | [6 empty] | YES
| その場合、3.4m以内毎に控え壁・柱を設けたか | [6 empty] | YES
2 | 長さ30m以下毎にエキスパンションジョイントを設けたか | [6 empty] | YES
3 | 45度以下の角度で交差する塀があり長さ≦400～600の場合は控え壁と見做してよい。
4 | 高さの異なる塀は、長さが過半の塀によったか | [6 empty] | YES
| 高さが変わる部分はD13以上で補強したか | [6 empty] | YES
5 | 透かしブロックは鉄筋を挿入できるものとしたか | [6 empty] | YES
| 透かしブロックは2個連続させたり最上部、最下段に使用していない | [6 empty] | YES
| 透かしブロックは最下段に使用していない | [6 empty] | YES
6 | 笠木ブロックは縦筋を空洞内に定着できるか | [6 empty] | YES
7 | ブロック塀は土に接する高さが400mm以内か | [6 empty] | YES
| その場合、土に接する部分は耐久性、安全性を考慮したか | [6 empty] | YES
2 | 控壁・控柱・門柱
1 | 控壁の構造
（a) | 鉄筋コンクリートまたはCBを使用したか | [6 empty] | YES
（b) | 控壁の長さ L≧壁面＋400mmを満たすか | [6 empty] | YES
| 控壁の厚み t≧CB壁体の厚さを満たすか | [6 empty] | YES
| 控壁の高さ h≧CB塀高さ-400mmを満たすか | [6 empty] | YES
（c) | ブロックを使用する場合、フェイスシェルの厚さ≦30mmか | [6 empty] | YES
| ブロックを使用する場合、空洞は全充填するか | [6 empty] | YES
2 | 控柱の構造
（a) | 現場打ち鉄筋コンクリート造か | [6 empty] | YES
（b) | 控柱の辺長≧250mmか | [6 empty] | YES
| 控柱の高さ=塀の高さか | [6 empty] | YES
3 | 門柱の構造
（a) | 門柱ブロックを使用したか | [6 empty] | YES
（b) | 門柱は下記に従い角門柱と平門柱の2種類とする
| 角門柱： | 短辺の長さ≧長辺の長さ×0.75
| 平門柱： | 上記以外の物
（c) | 高さ≦2.2mか | [6 empty] | YES
| 門柱の主対により下記の寸法を満足するか | [6 empty] | YES
（d) | 角門柱： | 短辺の厚さ≧260mm、フェイスシェル厚さ≧25mm、空洞部≧4、空洞部の幅≧90mm
（e) | 平門柱： | 短辺の厚さ≧180mm、フェイスシェル厚さ≧25mm、空洞部≧3、空洞部の幅≧90mm
（f) | 空洞は全充填したか | [6 empty] | YES
4 | 控壁・控柱・門柱はブロック塀と一体としたか | [6 empty] | YES
3 | その他
1 | 既設ブロック塀の上部に増積みしてはいないか | [6 empty] | YES
| 既設ブロック塀の上部に増積みするとき増設計画はあったか | [6 empty] | YES
2 | 長さ方向に増設する場合は、接続部をエキスパンションジョイントとしたか | [6 empty] | YES
3 | 高さ≧1mの擁壁の上のブロック塀の場合、塀のH≦1.2mを満足するか | [6 empty] | YES
| 高さ＜1mの擁壁の上のブロック塀の場合、全H≦地盤面+2.2mを満足するか | [6 empty] | YES
| ブロック塀の縦筋は擁壁に十分定着させたか | [6 empty] | YES
4 | 開口を設ける場合は、安全な構造としたか | [6 empty] | YES